## Pásky s kaučukovým lepidlom
Lepivé PET pásky s kaučukovým lepidlom, teplom tvrditeľné
Typ | Farba | Nosič | Hrúbka nosiča (µm) | Celková hrúbka (µm) | Typ lepidla (N/cm) | Lepivosť (N/cm) | Predĺženie % | Pevnosť v ťahu (N/cm) | Prierazné napätie (kV) | Teplotná trieda (°C) | Krátkodobé zaťaženie (°C)
P.31 UL |  | PET | 23 | 60 | R-TS | 5 | 90 | 40 | 4.5 | 130
Dobrá lepivosť a prispôsobivosť. Velmi tenký film (1mil). Pre vonkajšie a vnútorné izolácie cievok.
11.B* UL |  | PET | 23 | 60 | R-TS | 4.5 | 80 | 35 | 4.5 | 130
Tenký film: viacúčelová izolácia cievok a malých transformátorov.
P.315 UL |  | PET | 50 | 90 | R-TS | 5 | 90 | 70 | 9 | 130
Väčšia hrúbka a vyššia pevnosť v ťahu. Pre malé transformátory a izolácie cievok.
12.B* UL |  | PET | 50 | 90 | R-TS | 4.5 | 80 | 65 | 8.5 | 130
Hrubší film pre cievky a transformátory s vyšším zaťažením.
P.231 |  | PET | 23 | 100 | R-TS | 6 | 90 | 40 | 4.5 | 130
Obojstranná lepivosť pre lepenie komponentov.
211.B* |  | PET | 23 | 90 | R-TS | 5 | 80 | 35 | 4.5 | 130
Dvojvrstvá páska pre spojovanie a lepenie elektrických komponentov.

## Pásky so silikónovým lepidlom
Lepivé PET pásky so silikónovým lepidlom
Typ | Farba | Nosič | Hrúbka nosiča (µm) | Celková hrúbka (µm) | Typ lepidla (N/cm) | Lepivosť (N/cm) | Predĺženie % | Pevnosť v ťahu (N/cm) | Prierazné napätie(kV) | Teplotná trieda (°C) | Krátkodobé zaťaženie (°C)
P.40 |  | PET | 23 | 60 | SIL | 3 | 90 | 40 | 4.5 | 130 | 180
P.405* |  | PET
Veľmi tenká a prizpôsobivá: dobrá lepivosť, mnohostranné použite
6.SL* |  | PET | 23 | 55 | SIL | 3.5 | 80 | 35 | 4.5 | 130 | 180
Tenký film so silikónovým lepidlom , vysoká teplotná odolnosť.
P.42 |  | PET | 23 | 90 | SIL | 2 | 90 | 40 | 4.5 | 130 | 180
Páska pre dosky plošných spojov. Veľmi silná vrstva (3 mils) silikónového lepidla.
8.SL* |  | PET | 23 | 95 | SIL | 1.5 | 80 | 35 | 4.5 | 130
Páska pre maskovanie plošných spojov.
P.43 |  | PET | 36 | 70 | SIL | 5 | 80 | 55 | 7 | 130 | 180
P.435* |  | PET
Pevnejší, teplotne stabilizovaný PET film.
P.450 |  | PET | 50 | 85 | SIL | 3 | 90 | 70 | 9 | 130 | 180
P.4505* |  | PET
Väčšia hrúbka a pevnosť v ťahu.
12.SL* |  | PET | 50 | 80 | SIL | 2.5 | 80 | 70 | 9 | 130 | 180
Vysoko teplotne odolná elektroizolačná páska.

## PET pásky
PET pásky laminované netkaným materiálom alebo papierom
Typ | Farba | Nosič | Hrúbka nosiča (µm) | Celková hrúbka (µm) | Typ lepidla (N/cm) | Lepivosť (N/cm) | Predĺženie % | Pevnosť v ťahu (N/cm) | Prierazné napätie (kV) | Teplotná trieda (°C) | Krátkodobé zaťaženie (°C)
PT.20/20 UL |  | PET + vlna | 95 | 145 | ACR | 7 | 15 | 25 | 4.8 | 155
Extra silná vrstva lepidla, lepivosť a prispôsobivosť na návine.
40.AC* |  | PET + vlna | 70 | 115 | ACR | 6.5 | 28 | 30 | 4 | 155
Priesvitná, stredne hrubá páska. Živičné lepidlo, vhodné pre návin medenných vodičov.
PT.25 UL |  | PET + vlna | 95 | 145 | R-TS | 5 | 15 | 25 | 4.8 | 130
Stredne hrubá, matná páska najpoužívanejšia pre malé transformátory.
4.B* |  | PET + vlna | 70 | 110 | R-TS | 4.5 | 28 | 30 | 5 | 130
Mliečne biela páska s kaučukovým lepidlom pre vonkajšiu a strednú izoláciu transformátorov.
PT.35 |  | PET + vlna | 120 | 175 | R-TS | 5 | 15 | 25 | 4.8 | 130
Hrubšia a matnejšia páska pre cievky a vonkajší návin transformátorov.
41.B* UL |  | PET + vlna | 160 | 180 | R-TS | 3.5 | 40 | 45 | 5 | 130
Stredne hrubá, mliečne biela páska pre cievky a transformátory.
PT.40 UL |  | PET + vlna | 160 | 210 | ACR | 5.5 | 20 | 45 | 5 | 155
Velmi silná a odolná páska, pre väčšie cievky a transformátory.
PT.45 UL |  | PET + vlna | 160 | 220 | R-TS | 5 | 20 | 45 | 5 | 130
Silnejšia a odolnejšia páska, priesvitná. Pre vačšie cievky a transformátory.
R.180 UL |  | PET + papier | 160 | 225 | ACR | 4 | 20 | 70 | 5 | 130
Laminovaný papier (vonkajšia vrstva) + PET film kompaktibilný, s impregnáciou. Pre vonkajšiu izoláciu cievok.
T
T
T

## Acetátové
Acetátové pásky
Typ | Fraba | Nosič | Hrúbka nosiča (µm) | Celková hrúbka (µm) | Typ lepidla (N/cm) | Lepivosť (N/cm) | Predĺženie % | Pevnosť v ťahu (N/cm) | Prierazné napätie (kV) | Teplotná trieda (°C) | Krátkodobé zaťaženie (°C)
CA.100 |  | tkanina | 100 | 160 | R-TS | 2.5 | 10 | 55 | 2 | 105
Páska pre estetické vonkajšie vrapovanie cievok a malých transformátorov.

## PET film, sklenné vlákno
PET film vyztužený sklenným vláknom alebo papierom
Typ | Farba | Nosič | Hrúbka nosiča (µm) | Celková hrúbka (µm) | Typ lepidla (N/cm) | Lepivosť (N/cm) | Predĺženie % | Pevnosť v ťahu (N/cm) | Prierazné napätie (kV) | Teplotná trieda (°C) | Krátkodobé zaťaženie (°C)
PR.25 UL |  | PET+sklenné vlákno | 85 | 130 | R-TS | 3.2 | 5 | 200 | 5 | 130
Základný typ pre suché a lakované cievky.
PR.30 UL |  | PET+sklenné vlákno | 100 | 170 | R-TS | 4 | 5 | 450 | 5 | 130
Vyššie prierazné napätie. Pre suché a lakované cievky.
46.AC* UL |  | PET+sklenné vlákno | 75 | 140 | Acr | 5.5 | 5 | 170 | 5 | 155
Páska vyztužená vláknami pre transformátory s vyšším zaťažením.
PS.25 UL |  | PET+sklenné vlákno | 85 | 165 | Acr | 5.5 | 5 | 200 | 5 | 155
Vyztužená páska pre olejové a suché transformátory, vysoká teplota lepidla.
PS.30 UL |  | PET+sklenné vlákno | 100 | 180 | Acr | 5.5 | 5 | 450 | 5.6 | 155
Vyššie pnutie pásky pre olejové a suché transformátory, vysoká teplota lepidla.
PVX.30* UL |  | PET+sklenné vlákno | 110 | 170 | Acr | 6 | 4 | 380 | 5 | 155
Páska s vyztuženým výpletom pre olejové a suché transformátory, vysoká teplota lepidla.
PG.70 |  | Papier + sklenná tkanina | 115 | 210 | Acr | 4.5 | 5 | 200 | 1 | 130
Biely, lakovaný papier vyztužený vláknami pre suché a olejom plnené transformátory.
PG.90 |  | Papier + sklenná tkanina | 120 | 230 | Acr | 4.5 | 5 | 200 | 1 | 130
Páska vyztužená celulózovým papierom pre izoláciu suchých transformátorov.
T
T
T
T
T
T

## Celulózový papier
Pásky s celulózovým papierom
Typ | Farba | Nosič | Hrúbka nosiča (µm) | Celková hrúbka (µm) | Typ lepidla (N/cm) | Lepivosť (N/cm) | Predĺženie % | Pevnosť v ťahu (N/cm) | Prierazné napätie (kV) | Teplotná trieda (°C) | Krátkodobé zaťaženie (°C)
CP.50 |  |  | 110 | 155 | R-TS | 1.7 | 9 | 40 | 0.8 | 80 | 100
Ochranná a maskujúca páska, odstránitelná.
CS.60 |  |  | 90 | 130 | R-TX | 3 | 9 | 30 | 0.8 | 80 | 100
Flexibilná a prispôsobivá páska pre izoláciu vývodov, ktoré su ďalej určené k lakovaniu.
FP.48 |  | Plochý papier | 110 | 150 | R-TX | 2.5 | 4 | 40 | 0.8 | 80 | 120
Odstránitelná, hrubá a odolná páska, použitelná aj pre pieskovanie.

## Pásky s sklennou tkaninou
Pásky s sklennou tkaninou
Typ | Farba | Nosič | Hrúbka nosiča (µm) | Celková hrúbka (µm) | Typ lepidla (N/cm) | Lepivosť (N/cm) | Predĺženie % | Pevnosť v ťahu (N/cm) | Prierazné napätie (kV) | Teplotná trieda (°C) | Krátkodobé zaťaženie (°C)
GL.94 UL |  | Sklenná tkanina | 120 | 170 | ACR | 4 | 5 | 280 | 2.5 | 155 | 180
Priesvitná páska, ohňuvzdorná, pre stredné velkosti transformátorov.
GL.95 UL |  | Sklenná tkanina | 120 | 180 | R-TS | 4 | 5 | 280 | 2.5 | 130
Vysoká lepivosť, pre všetky druhy povrchov. Pre motory, cievky a pod.
GL.96 UL |  | Sklenná tkanina | 120 | 175 | SIL | 3.5 | 5 | 280 | 2.5 | 180 | 260
Vynikajúca lepivosť, trvanlivosť a použitie pre široký okruh povrchov.
GL.99 UL |  | Sklenná tkanina | 120 | 170 | SIL | 3.5 | 5 | 280 | 2.5 | 180 | 210
Vysoká výkonnosť a přizpôsobivosť, dobrá lepivosť.
76.SH* UL |  | Sklenná tkanina | 120 | 175 | SIL | 3.5 | 8 | 200 | 2.5 | 180 | 210
Sklenná páska, vysoká teplotná odolnosť silikónového lepidla.

## PEI pásky pre vys. teploty
PEI pásky pre vysoké teploty
Typ | Farba | Nosič | Hrúbka nosiča (µm) | Celková hrúbka (µm) | Typ lepidla (N/cm) | Lepivosť (N/cm) | Predĺženie % | Pevnosť v ťahu (N/cm) | Prierazné napätie(kV) | Teplotná trieda (°C) | Krátkodobé zaťaženie (°C)
K30 UL |  | Teonex | 25 | 60 | SIL | 3 | 50 | 40 | 5.3 | 180 | 220
K.305* UL |  | Teonex
Vysoko výkonná páska: elektronické komponenty, trakčné motory, ploché vodiče automobilových cievok.
K.30AC UL |  | Teonex | 25 | 65 | ACR | 4.5 | 50 | 40 | 5.3 | 155 | 180
Vysoká lepivosť a prilnavosť. Použitie ako izolácia cievok a elektro komponentov stredne vysokého napätia.
K.50 UL |  | Teonex | 50 | 90 | SIL | 3 | 60 | 90 | 9 | 180 | 220
Výnimočne výkonná páska. Pre elektrické komponenty, trakčné motory a ploché vodiče.
U.25 |  | Ultem | 25 | 60 | SIL | 3 | 60 | 35 | 5 | 180 | 220
Fólia ULTEM - páska so samozhášajúcou prísadou pre cievky a transformátory.
U.50 |  | Ultem | 50 | 90 | SIL | 3.5 | 60 | 80 | 7 | 180 | 220
Fólia ULTEM - silná vrstva so samozhášajúcou prísadou, izolácia pre velké zaťaženie cievok a transformátorov.

## PTFE pásky
PTFE pásky, nelepivé s nízkym trením
Typ | Farba | Nosič | Hrúbka nosiča (µm) | Celková hrúbka (µm) | Typ lepidla (N/cm) | Lepivosť (N/cm) | Predĺženie % | Pevnosť v ťahu (N/cm) | Prierazné napätie (kV) | Teplotná trieda (°C) | Krátkodobé zaťaženie (°C)
TF.50 UL |  | PTFE | 50 | 100 | SIL | 3 | 100 | 25 | 9 | 180 | 260
Najpoužívanejšia PTFE páska, plastická pre H.F. elektródy.
TF.55 |  | PTFE | 50 | 100 | SIL | 3 | 55 | 25 | 9 | 180 | 260
Pevnejší film pre viac namáhané aplikácie, výraznejšia farba.
TFE.130 |  | PTFE | 130 | 185 | SIL | 3 | 320 | 30 | 11.5 | 180 | 260
Veľmi hrubá páska pre aplikácie s vysokým trením.

## Kaptonové pásky
Polyimidové, kaptonové pásky pre veľmi vysoké teploty
Typ | Farba | Nosič | Hrúbka nosiča (µm) | Celková hrúbka (µm) | Typ lepidla (N/cm) | Lepivosť (N/cm) | Predĺženie % | Pevnosť v ťahu (N/cm) | Prierazné napätie (kV) | Teplotná trieda (°C) | Krátkodobé zaťaženie (°C)
H.20 UL |  | Kapton | 25 | 60 | SIL | 3 | 60 | 45 | 7 | 180 | 300
H.205* |  | Kapton | 25
Nejpoužívanější vysocevýkonná páska: pro tištěné spoje, elektrické komponenty, trakční motory, ploché vodiče. Samozhášecí přísada.
71.SL* UL |  | P.I. film | 25 | 60 | SIL | 2.8 | 55 | 40 | 6 | 180 | 300
Vysoce výkonná polyimidová páska pro tištěné spoje.
H.20 AC |  | Kapton | 25 | 60 | AC | 4.5 | 60 | 45 | 6 | 155
Vysoká přilnavost a lepivost. Izolace pro cívky se středně vysokým napětím a elektrické komponenty.
70.AC* UL |  | P.I. film | 25 | 60 | AC | 3.5 | 55 | 40 | 6 | 155
Polyimidová páska pro ploché vodiče a izolace cívek.
H.20 TS |  | Kapton | 26 | 60 | R-TS | 4 | 60 | 45 | 6 | 130
Vysoká prilnavosť a lepivosť. Izolácia pre cievky so středně vysokým napětím.
H.50 |  | Kapton | 50 | 90 | SIL | 2.8 | 60 | 75 | 11 | 180 | 300
Najvýkonnejšia páska: pre plošné spoje, elektrické komponenty, trakčné motory, ploché vodiče. Samozhášajúca.
H.220* |  | Kapton | 25 | 100 | SIL | 3 | 60 | 45 | 7 | 180
Obojstranná lepiaca páska pre podlepovanie elektrických komponentov.
560 |  | P.I. film | 25 | 60 | SIL | 3 | 55 | 40 | 6 | 180 | 300
Tenká polyimidová páska pre všeobecné použitie v plošných spojoch a izoláciách.
660 |  | P.I. film | 50 | 85 | SIL | 3 | 60 | 60 | 10 | 180 | 300
Hrubá polyimidová páska pre všeobecné použitie a pre izoláciu vodičov.

## Nomex pásky
Nomexové pásky a pásky z laminovaného Nomexu
Typ | Farba | Nosič | Hrúbka nosiča (µm) | Celková hrúbka (µm) | Typ lepidla (N/cm) | Lepivosť (N/cm) | Predĺženie % | Pevnosť v ťahu (N/cm) | Prierazné napätie (kV) | Teplotná trieda(°C) | Krátkodobé zaťaženie (°C)
X.50 UL |  | Nomex | 50 | 100 | ACR | 5 | 5 | 35 | 0.8 | 155 | 180
Najtenšia Nomex páska pre izoláciu cievok, kontaktov a prívodov.
5.H* UL |  | Nomex | 50 | 95 | ACR | 4 | 5 | 35 | 0.8 | 155 | 180
Tenká papierová Nomex páska pre vysoko odolné cievky a izolácie transformátorov.
X.51 UL |  | Nomex | 50 | 100 | R-TS | 5 | 5 | 35 | 0.8 | 155
Páska s gumou ako základným lepidlom a s väčšou priľnavosťou.
X.80 |  | Nomex | 80 | 125 | ACR | 5 | 5 | 60 | 1.4 | 155 | 180
Väčšia hrúbka ako páska X.50 ale napriek tomu flexibilná a prispôsobivá.
X.130 |  | Nomex | 130 | 180 | ACR | 5 | 5 | 110 | 3 | 155 | 180
Teplotná ochrana pri spájkovaní vývodov, pre Nomexovú izoláciu suchých transformátorov.
X.180 |  | Nomex | 180 | 240 | R-TS | 4.5 | 5 | 200 | 5.5 | 155 | 180
Spojovanie a pripevňovanie izolačných dosiek výkonných transformátorov, dištančných izolátorov ističov.
PX.50 UL |  | PET+Nomex | 90 | 140 | R-TS | 6 | 10 | 65 | 5.5 | 155
Laminovaná PET páska s Nomexom, má vyššiu izolačnú pevnosť a rozťažiteľnosť. Používá se pre cievky a transformátory.
19.F* UL |  | PET+Nomex | 90 | 130 | R-TS | 5 | 10 | 65 | 5.5 | 155
Laminovaná PET páska s Nomexom, používa sa na zlepšenie izolácie v transformátoroch a vývodoch.
GX.50 |  | Sklo+Nomex | 110 | 150 | R-TS | 5 | 3 | 160 | 1 | 155
Laminovaná sklenná páska s Nomexem. Pre bandážovanie medených vodičov pre vinutia.
RX.50 UL |  | Vlákno+Nomex | 125 | 170 | R-TS | 4.5 | 5 | 80 | 1.2 | 155
Pozdížne vyztužená, netkaná laminovaná páska , napriek tomu si zachováva vysokú flexibilitu.

## Pásky s acrylátovým lepidlom
Lepivé PET pásky s acrylátovým lepidlom
Typ | Farba | Nosič | Hrúbka nosiča (µm) | Celková hrúbka (µm) | Typ lepidla (N/cm) | Lepivosť (N/cm) | Predĺženie % | Pevnosť v ťahu (N/cm) | Prierazné napätie(kV) | Teplotná trieda (°C) | Krátkodobé zaťaženie (°C)
*P.34 UL |  | PET | 23 | 60 | ACR | 3.5 | 90 | 40 | 4.5 | 130
Dobrá lepivosť a prispôsobivosť. Veľmi tenká fólia (1 mil). Pre vonkajšiu a vbnútornú izoláciu cievok, dostupná vo viacerých farbách.
**10.B* |  | PET | 23 | 60 | ACR | 4 | 90 | 40 | 4.5 | 130
Tenká páska pro izolaci cívek.
10.B* |  | PET | 23 | 60 | ACR | 4 | 90 | 40 | 4.5 | 130
Tenká páska pre izoláciu cievok.
P.34 |  | PET | 23 | 60 | ACR | 4 | 90 | 40 | 4.5 | 130
Verzia pásky P.34 s potlačou pre výrobné kondenzátory.
10.B UL |  | PET | 23 | 60 | ACR | 4 | 90 | 40 | 4.5 | 130
Tenká páska s potlačou na zadnej strane pre izoláciu kondenzátorov a obalov batérií.
P.36 UL |  | PET | 23 | 60 | ACR | 4 | 90 | 40 | 4.5 | 130
Vysoko lepivá, možnosť potlače, samozhášajúca prísada.
P.355 |  | PET | 50 | 87 | ACR | 5 | 90 | 70 | 9 | 130
Väčšia hrúbka a pevnosť v ťahu.
P.343 |  | PET | 23 | 40 | ACR | 2.5 | 90 | 40 | 4.5 | 130
Veľmi tenká izolácia pre káble, ploché vodiče a medené drôty.
P.345 |  | PET | 50 | 85 | ACR | 4.5 | 90 | 70 | 9 | 130
Priehladná izolačná páska s nízkou lepivosťou pre medené dosky a pásy.
P.346 |  | PET | 36 | 50 | ACR | 2.5 | 90 | 55 | 7 | 130
Stredne hrubá páska, ktorú možno použiť ako baliacu pásku v elektrotechnickom priemylse.